## Лист1
ГОСТ 8486-86 | [5 empty] | ТУ Нархозстрой
Показатель, признак, порок древесины, его расположение | Требования для сортов |  |  |  |  | внешние ламели | внутренние
| отборный | 1 сорт | 2 сорт | 3 сорт | 4 сорт
· Порода древесины | хвойные породы (по спецификации покупателя)
· Сучки, сросшиеся здоровые (диаметр проценты ширины/ количество на 1м длины, шт.):
- пластовые и ребровые | 20/2 | 25/3 | 33/4 | 50/4 | допускается | Не более 80мм Не более 120мм | не ограничиваются
- кромочные: при толщине до 40мм | 33/1 | 50/2 | 67/2 | допускается/2 |  | Не более 80мм Не более 120мм | не ограничиваются
- 40 мм и более | 25(но не более 15мм)/2 | 33/2 | 50/3 | допускается/3 |  | Не более 80мм Не более 120мм | не ограничиваются
· Сучки, частично сросшиеся и несросшиеся (диаметр проценты ширины/ количество на 1м длины, шт.):
- пластовые и ребровые | 12,5/2 | 20/2 | 25/3 | 33/3 | 50/4 | Не более 30 мм Не более 60мм Во всю кромку | Не ограничиваются
- кромочные: при толщине до 40мм | 25/1 | 33/1 | 50/2 | допускается/2 | допускается/2 | Не более 30 мм Не более 60мм Во всю кромку | Не ограничиваются
- 40 мм и более | 10мм/1 | 25/2 | 33/2 | 67/2 | допускается/3 | Не более 30 мм Не более 60мм Во всю кромку | Не ограничиваются
· Сучки загнившие и гнилые | не допускаются | диаметр- по нормам для сросшихся и несросшихся сучков, число не более половины от их допускаемого количества |  |  |  | Допускаются до 30мм | Не ограничиваются
· Трещины пластовые и кромочные в т.ч., выходящие на торец:
- длина, мм | 100 | 150 | 200 | - | - | До 1 мм,длиной 1000мм | Не ограничиваются
- длина, проценты длины п/м | - | - | - | 16 | 25
· Трещины торцовые (кроме трещин от усушки):
- длина, проценты ширины пиломатериала | не допускается | 25 | 33 | 50 | допускается | До 1мм, длиной 50мм | Не ограничиваются
на одном из торцов
· Смоляные кармашки:
- количество на 1м длины п/м, шт. | 1 | 2 | 4 | - | допускается | не более 7
- длина кармашка, мм. | 50 | - | - | - | допускается | 80мм | Не ограничивается
· Сердцевина и двойная сердцевина | не допускается |  | допускается |  |  | Не ограничивается | Не ограничивается
· Грибные ядровые пятна, площадь, %площади п/м | не допускается | 10 | 20 | допускаются |  | Не допускается | Не ограничивается
· Заболонные грибные окраски и плесень:
- поверхностные | не допускается | допускаются |  |  |  | Не допускается | Не ограничивается
- глубокие, площадь, % от площади п/м |  | 10 | 20 | 50 | -
· Гнили | не допускаются |  |  |  | 10 | Не допускается | Допускается твердая
· Червоточина, кол-во отверстий на 1 м п/м | не допускается | 2 | 3 | 6 |  | Заделывается пробками | Не ограничивается